## Portada
Imprès 1.2 Ordre d'estudi
DISSENY |  |  |  |  | Nom: | SALVADOR ESQUERRA DOT
MODIFICACIÓ PRODUCTE ACABAT |  |  |  |  | Data: | 2019-05-24
HOMOLOGACIÓ |  |  |  |  | Signatura
CONTRATIPUS
ARTICLE |  | X
CODI: EA-R-20004
PRODUCTE :COW BEAMHOUSE
CLIENT/ PROVEÏDOR: QUIMSER
FAMILIA PRODUCTE: WET END
OBJECTIU: FER RIBERA AMB L'OJHA
CONCEPTES A TENIR EN COMPTE:
PREU: |  | NA
PROPIETATS APLICATIVES: |  | NA
PROPIETATS QUIMIQUES: |  | NA
ALTRES: |  | NA
CONSEQÜÈNCIES ERROR DISSENY: |  | NA
NA
| PER FER: | Responsable | Temps | Revisió | Verificació | COMENTARIS:
1 | OBRIR ESTUDI | AM | 0:05 | AM | SED
2 | PROGRAMAR TASQUES | AM | 0:05 | AM | SED
3 | REALITZAR TASQUES | AM | 30:00:00 | AM | SED
4 | VALORAR RESULTATS | SED | 0:30 | AM | SED
5 | TANCAR ESTUDI | SED | 0:30 | AM | SED
6
7
8
9
10
11
12
13
14
15
16
17
18
19
| TOTAL |  | 1:10
CONCLUSIONS:
15/1/2020: LA PELL HA QUEDAT CORRECTE
REVISIÓ: |  |  | VERIFICACIÓ: ANGELS MORENO ALIBAU |  |  |  | VALIDACIÓ: SALVADOR ESQUERRA DOT
Data: |  |  | Data: |  |  |  | Data:
Signatura |  |  | Signatura |  |  |  | Signatura

## Dades
PRODUCTE
REFERENCIA
DATA
PROVEÏDOR
PREU
RESULTAT FINAL
ANALISI QUÍMIC
QSA-001 | ASPECTO
QSA-002 | pH 100%
QSA-003 | pH 10%
QSA-004 | pH 1%
QSA-005 | % SOLIDOS
QSA-006 | % AGUA
QSA-007 | % HUMEDAD
QSA-008 | % CENIZAS
QSA-009 | VISCOSIDAD COPA FORD
QSA-009 B | VISCOSIDAD BROOKFIELD
QSA-010 | DENSIDAD CON DENSIMETRO
QSA-010 A | DENSIDAD POR PESADA
QSA-010 B | DENSIDAD CON PICNOMETRO
QSA-011 | EMULSION 10%
QSA-012 | PODER EMULSIONANTE
QSA-013 | ESTABILIDAD DE LA EMULSION EN BAÑO ACIDO
QSA-014 | ESTABILIDAD DE LA EMULSION EN BAÑO ALCALINO
QSA-015 | ESTABILIDAD DE LA EMULSION EN BAÑO DE CROMO CURTICION
QSA-016 | ESTABILIDAD DE LA EMULSION EN BAÑO DE CROMO RECURTICION
QSA-017 | ESTABILIDAD DE LA EMULSION EN BAÑO VEGETAL
QSA-018 | INDICE DE ALCALINIDAD
QSA-019 | PUNTO DE ENTURBIAMIENTO
QSA-020 | SO3 COMBINADO
QSA-021 | ESTABILIDAD DE LA EMULSION
QSA-022 | ASPECTO DE LA EMULSION
QSA-023 | DUREZA DEL AGUA
QSA-024 | INDICE DE ACIDEZ
QSA-025 | INDICE DE YODO
QSA-026 | INDICE DE SAPONIFICACION
QSA-027 | FILM SÒLIDS QUALITATIU
QSA-028 | CONDUCTIVIDAD
QSA-029 | CLORUROS
QSA-030 | DETERMINACION BACTERIOLOGICA ANAEROBIA TOTAL
QSA-031 | DETERM. BACTERIOLOGICA ANAEROBIA COLI Y SALMONELA
QSA-032 | ESTABILIDAD DE LA DILUCION CON AGUA
QSA-033 | EXTENSION AL 100% EN UN PUGMENTO
QSA-034 | EXTENSION 100%
QSA-035 | EMULSION AL 10% EN UNA LACA
QSA-036 | SOLUBILIDAD AL 10% EN AIGUA A TEMPERATURA AMBIENT
QSA-036 | SOLUBILITAT AL 10% EN AIGUA CALENTA A 60ºC
QSA-038 | APLICACIÓN A PISTOLA DE UNA LACA
QSA-039 | TAMAÑO DE PARTICULA CON GRINDOMETRO
QSA-040 | ESTABILIDAD DE UNA EMULSION EN AGUA DURA
QSA-041 | SOLUBILIDAD AL 50%
QSA-042 | INDICE DE ESTERIFICACION
QSA-043 | ENSAYO DE COLOR EN UNA ANILINA
QSA-044 | PUNTO DE FUSION
QSA-045 | DETERMINACION DE LA D.Q.O.
QSA-046 | INSOLUBLES Y ENSAYO FILTRO
QSA-047 | DETERMINACION DEL CR2O3
QSA-046 | DETERMINACION DE LA BASICIDAD EN UNA SAL DE CROMO
COMENTARIS:

## Formulació química
DATA
CODI | MATERIA PRIMERA | COST | 1 |  | 2 |  | 3 |  | 4 |  | 5 |  | 6 |  | 7 |  | 8 |  | 9
| 0 | 0 |  | 0 |  | 0 |  | 0 |  | 0 |  | 0 |  | 0 |  | 0 |  | 0 |  | 0
| 0 | 0 |  | 0 |  | 0 |  | 0 |  | 0 |  | 0 |  | 0 |  | 0 |  | 0 |  | 0
| 0 | 0 |  | 0 |  | 0 |  | 0 |  | 0 |  | 0 |  | 0 |  | 0 |  | 0 |  | 0
| 0 | 0 |  | 0 |  | 0 |  | 0 |  | 0 |  | 0 |  | 0 |  | 0 |  | 0 |  | 0
| 0 | 0 |  | 0 |  | 0 |  | 0 |  | 0 |  | 0 |  | 0 |  | 0 |  | 0 |  | 0
| 0 | 0 |  | 0 |  | 0 |  | 0 |  | 0 |  | 0 |  | 0 |  | 0 |  | 0 |  | 0
| 0 | 0 |  | 0 |  | 0 |  | 0 |  | 0 |  | 0 |  | 0 |  | 0 |  | 0 |  | 0
| 0 | 0 |  | 0 |  | 0 |  | 0 |  | 0 |  | 0 |  | 0 |  | 0 |  | 0 |  | 0
| 0 | 0 |  | 0 |  | 0 |  | 0 |  | 0 |  | 0 |  | 0 |  | 0 |  | 0 |  | 0
| 0 | 0 |  | 0 |  | 0 |  | 0 |  | 0 |  | 0 |  | 0 |  | 0 |  | 0 |  | 0
| 0 | 0 |  | 0 |  | 0 |  | 0 |  | 0 |  | 0 |  | 0 |  | 0 |  | 0 |  | 0
| 0 | 0 |  | 0 |  | 0 |  | 0 |  | 0 |  | 0 |  | 0 |  | 0 |  | 0 |  | 0
| 0 | 0 |  | 0 |  | 0 |  | 0 |  | 0 |  | 0 |  | 0 |  | 0 |  | 0 |  | 0
| 0 | 0 |  | 0 |  | 0 |  | 0 |  | 0 |  | 0 |  | 0 |  | 0 |  | 0 |  | 0
| 0 | 0 |  | 0 |  | 0 |  | 0 |  | 0 |  | 0 |  | 0 |  | 0 |  | 0 |  | 0
| 0 | 0 |  | 0 |  | 0 |  | 0 |  | 0 |  | 0 |  | 0 |  | 0 |  | 0 |  | 0
| 0 | 0 |  | 0 |  | 0 |  | 0 |  | 0 |  | 0 |  | 0 |  | 0 |  | 0 |  | 0
TOTAL |  |  | 0 | 0 | 0 | 0 | 0 | 0 | 0 | 0 | 0 | 0 | 0 | 0 | 0 | 0 | 0 | 0 | 0 | 0
ASPECTE
Ph 10%
%AIGUA
%SOLIDS
BANY ALCALI
BANY ACID
BANY CROM
PODER EMUL.
OBSERVACIONS

## WW (2)
CUSTOMER | QUIMSER |  |  |  | DATE
ITEM | COW BEAMHOUSE
ORIGIN |  |  |  | THICKNESS
LEATHER TYPE | RAW MATERIAL , COW |  |  | WEIGHT
OPERATION | % | ºC | CHEMICAL |  | TIME | NOTES
PRE-SOAKING | 120 | 26 | WATER
| 0.15 |  | ANTIBAC Z
| 0.55 |  | SODIUM CARBONATE (SODA ASH)
| 0.35 |  | TRD-72 |  | 60' | pH=8,79 // oBé=3,5
DRAIN
SOAKING | 200 | 26 | WATER
| 0.1 |  | ANTIBAC Z
| 0.55 |  | TRD-HB
| 0.5 |  | TRD - 72
| 0.5 |  | TRD -H-3 |  | 5H | pH=9,44 // oBé=2,5
Run 6h. Night in to the bath and next day, run 3h. control pH=10,2
DRAIN
LIMING | 60 | 26 | WATER
| 0.6 |  | BACTOL EN
| 0.1 |  | TRD-72 |  | 60'
| 2 |  | LIME |  | 45' | pH= 12,57
| 0.6 |  | TRD-H-3
| 1.2 |  | SODIUM SULPHUR |  | 60 | FILTER
| 40 | 26 | WATER
| 0.6 |  | BACTOL EN
| 1.5 |  | LIME
| 0.1 |  | TRD-72 |  | 60'
RUN NIGHT (r.m.p=1)
DRAIN / WASH
TO FLESH & TO SAMMY
DELIMING | 100 | 38 | WATER
| 0.3 |  | RESKAL S |  | 20'
DRAIN
| 50 |  | WATER
| 1.8 |  | RESKAL S
| 0.9 |  | SODIUM BISULFITE
| 0.3 |  | TRD - 27 |  | 90' | pH=8,5
BATING | 0.3 |  | RINDOL RN -N
| 0.1 |  | TRD-27 |  | 30' | pH=8,5
DRAIN
PICKLE | 60 | 20 | WATER
| 8 |  | SALT |  | 10' | º Be = 6,5 - 7,0
| 1.2 |  | FORMIC ACID (3X10') |  | 40'
| 1 |  | SULFURIC ACID |  | 3h | pH=3,1
MECHANIZATION: KEEP THE LEATHER IN PICKLE OR TANNING
COMMENTS:
CUSTOMER | QUIMSER |  |  |  | DATE |  | 2020-01-13
ITEM | TANNING WITH OMPLEX R
ORIGIN |  |  |  | THICKNESS
LEATHER TYPE | PICKLE WEIGHT |  |  | WEIGHT |  | 11
OPERATION | % | ºC | CHEMICAL |  | TIME | NOTES
TANNING | 100 |  | WATER
| 8 |  | SALT |  | 10' | oBé=7
| 1.5 |  | FORMIC ACID |  | 30' | pH=3,5
| 3 |  | CHROM 33
| 0.5 |  | SEROIL FO |  | 60'
| 3 |  | CHROM 33
| 0.15 |  | ANTIBAC RC |  | 120'
IN THE MORNING
| 0.3 |  | OMPLEX R |  | 2H | pH= 3,3
| 0.3 |  | OMPLEX R |  | 4H | pH= 3,6-3,9
DRAIN / WASH
MECHANIZATION:PILE UP and TO SAMMY
COMMENTS:

## Dades aplicació
NORMA | ANALISIS | PRODUCTE / REFERENCIA
PROVEÏDOR
PREU
ESGOTAMENT BANY
PH INICAL
PH FINAL
TINTURA
PENETRACIÓ TINTURA
SOLTURA DE FLOR
TACTE
PLENITUD
BRILLO
FRECS HUMITS
FRECS SECS
REPELENCIA AIGUA
RESULTAT FINAL
COMENTARIS: